## Sheet1
附件一:
技 术 协 议
招标编号：
双方友好协商,一致同意对所招物资，达成如下技术协议：
标牌、标签技术要求
1、挂式标牌，粘贴式标牌、标签：样式、外形尺寸、颜色、材质应符合公司体系文件SGQAZY（技术）012-1112“产品标志、标识、包装管理办法”中的相关规定。
2、挂 式 铝 质标牌： 厚度≥0.38mm
Rm（横向）≥110MPa （GB/T228.1—2010）
3、挂式PET材质标牌：厚度0.2mm±0.03mm
使用温度：≤150℃
4、粘贴式标牌及标签：厚度≥0.1mm，底纸80±3g/㎡
初粘度≥14#钢球 （GB/T4852—2002）
粘著力≥15N/25mm (GB/T2792—2014)
持粘性≥240min (GB/T4851—2014)
进口S+P-7177系列标签技术要求
1、耐温范围：-30~100°C；
2、标签材质：杜邦防伪聚酯薄膜
3、适合粘贴表面：适合在粗糙、油污的钢材表面粘贴，不卷边、脱落；
4、防伪功能：标签撕下后失去粘性，不能再次粘贴于其它位置；
5、可以在斑马系列打印机上使用碳带打印，要求着色均匀，字迹清楚、牢固，用手指刮、擦不下来；
6、将标签粘贴在钢头上放入水中浸泡20天，从水中取出，字迹不掉，不被腐蚀 ；
7、可防风吹、日晒、雨淋，在室外自然环境中存放6个月以上，标签不得出现卷边、脱落的现象；
8、所有标签为成卷、装箱交货，每箱外粘有标签样式并注明箱内标签卷数和数量；
9、标签直径（mm）：25、40、50、70、90；
10、提供相关产品生产许可证、产品合格证，不得引起产权纠纷。
耐温树脂标签技术协议
经双方友好协商，一致同意对耐温树脂标签达成如下技术协议：
1、中标方已完全理解招标方所招物资内容，保证按相应物料的国标生产、报价。
2、中标方保证所提供的耐中温树脂标签须满足以下要求：
1) 标签材质必须为树脂材料；背胶须是进口日本、美国、德国的胶。
2) 同一版面的标签字体必须保持一致；
3) 同一版面各标签行距、列距保持一致，整卷误差不大于1mm；∮25mm的标签，每行3个，每卷1万个。
4) 所供标签在热转印打印机上打印，要保证打印效果，着色均匀、牢固，字迹用手指刮、擦不下来。
5) 所供标签可以在不超过125℃的钢的端部粘贴，且粘贴牢固、不变形。
6) 粘贴在钢材上，在室外自然环境下存放6个月，标签不得出现卷边、翘起、掉落的现象。
7) 中标方所供的每批标签招标方都要进行耐腐蚀实验，将标签粘贴在钢头上放入水中浸泡20天，从水中取出，标签不脱落，字迹不掉，不被腐蚀的才算合格，否则不预接收。
3. 提供相关产品生产许可证、产品合格证。
石钢防二次粘贴式标签技术性能要求
1、标签样式、尺寸、色度、内容等符合公司“产品标志、标识、包装管理办法”相关要求。
2、要求粘贴牢固，无卷边、翘起、脱落现象（保质期：≥6个月；存放环境：满足室外的自然气候要求；钢材端面：现场确认，提供粘贴工艺供参考）。
3、粘贴温度要求：-10℃~150℃（钢材温度）。
4、要求有防二次粘贴功能（一次粘贴揭下或脱落后，标签有损坏、背胶粘贴性能失效、区分标记等均可）。
5、所供的每批标签都要进行耐腐蚀实验，将标签粘贴在钢头上放入水中浸泡20天，从水中取出，标签无损坏、字迹清晰。
6、有相关产品生产许可证、产品合格证
本技术协议为合同不可分割的一部分，与合同有同等法律效力；未尽事宜招标投标双方友好协商解决。
招标方(盖章)：石家庄钢铁有限责任公司特殊钢分公司
委托代理人:
投标方(盖章)：
委托代理人: