## 技术要求
炼钢用电极技术要求
为确保炼钢厂电极使用效果，就石钢公司炼钢厂炼钢用电极的有关技术内容达成如下要求：
一、主要内容：
（一）、技术要求
1、乙方所供电极符合石钢炼钢用电极相关技术标准。执行YB/T4090-2015标准。
2、满足甲方使用要求，使用过程中不出现由于电极自身质量原因导致的电极脱落、纵裂、龟裂掉块及电极不同心等现象影响精炼效果和生产节奏。
3、如甲方进行新工艺或材料的相关试验涉及乙方相关操作，乙方应服从甲方安排，全力配合。
（二）、责任考核
1、由于乙方产品自身质量原因导致的电极脱落、精炼过程打火断电极、精炼过程电极掉大块增碳等生产质量事故及由于电极不同心影响生产的，视情节对乙方予以500~2000元的考核，出现严重事故的，视情节追加考核。
2、未影响生产、造成生产质量事故的，由于乙方产品自身质量原因出现电极脱落、精炼过程打火断电极、精炼过程电极掉大块等情况，造成生产、质量事故隐患及使用单位成本上升，按下列标准进行考核：
（1）电极脱落或掉块长度在15-24cm时，相应批次电极结算时重量扣除30kg；
（2）在15-24cm基础上电极脱落或掉块长度每增加10cm，相应批次电极扣除增加15kg；每批次电极脱落或掉块次数≥10次时，同批次已使用部分按30kg/支进行扣除，剩余电极退货处理。
二、若乙方在一个供货周期内累计发生2起因质量问题影响生产和质量的事故，做退货处理。甲方有权中止乙方供货资格，调整该物资供货渠道。
三、其他未尽事宜双方协商处理。