## 技术协议
预熔精炼渣技术协议
甲方：石家庄钢铁有限责任公司特殊钢分公司
乙方：
为确保预熔精炼渣使用效果，减少质量波动对生产的影响，就石钢公司炼钢厂预熔精炼渣使用的有关技术内容达成如下协议：
一、 技术要求
1、乙方必须按照石钢公司技术标准要求进行预熔精炼渣的生产、包装、标示、运输和储存。
2、各批次预熔精炼渣的主要成分（CaO、Al2O3）必须保持相对稳定，相邻批次成分中CaO、Al2O3波动≤3%。
二、考核及事故赔偿
乙方必须保证供货期间所有预熔精炼渣的质量及使用效果，针对使用过程发生的质量问题，相关考核如下：
1、乙方所供产品必须遵照石钢公司技术标准中预熔精炼渣分包装单重要求。使用过程发现分包装重量波动＞10kg，该批次作退货处理，并视对生产质量造成的影响程度追加考核1000~5000元。
2、乙方必须稳定控制所供产品质量，相邻批次间主成分（CaO、Al2O3）波动＞3%的，考核该批次500元，成分波动超出4%，每增加1%，对该批次追加考核500元。
3、使用过程发生粉化，该批次已使用部分不予结帐，剩余物资作退货处理，并视对生产质量造成的影响程度追加考核。
三、乙方在一个供货周期内累计发生2起因质量问题影响生产和质量，做退货处理的事故，甲方有权中止乙方供货资格，调整该物资供货渠道。
四、其他未尽事宜双方协商处理。
五、本协议双方签字盖章，必须严格执行。
甲方：石家庄钢铁有限责任公司特殊钢分公司
签章 年 月 日
乙方：
签章 年 月 日

## 技术要求
附件：
低钛预熔精炼渣技术要求
SGYFN057-2020
牌号 | CaO | Al2O3 | P | S | SiO2 | CaF2 | MgO | TiO2 | B | H2O
YRZ-2 | 48-55 | 34-42 | ≤0.01 | ≤0.1 | ≤4.0 | ≤3.0 | 3-8 | ≤0. 03 | ≤0.05 | ≤0. 5
粒度：5～35mm 超过上限、下限比例分别≤5％。
招标方(盖章)：石家庄钢铁有限责任公司特殊钢分公司
委托代理人:
投标方(盖章)：
委托代理人: