## 技术要求
碳化硅SiC95技术要求
1、化学成分（%）
牌号 | SiC | Ti | 游离碳 | P | S | SiO2 | Ca | B | Al2O3 | H2O
SiC95 | ≥95.0 | 技术交流时提供 | [7 empty] | ≤0.50
粒度要求：
品牌 | 粒度要求 |  | ≤1mm的比例 |  |  | ≥5mm的比例
SiC95 | 0～5mm |  | ≤50% |  |  | ≤5%
2、运输及储运采取防潮措施，保证干燥使用。
招标方(盖章)：石家庄钢铁有限责任公司特殊钢分公司
委托代理人:
投标方(盖章)：
委托代理人: