## 技术协议
中包覆盖剂技术协议
协议签订时间：2025年07月01日 协议有效期：2025年07月01日-2025年09月30日
甲方：石家庄钢铁有限责任公司特殊钢分公司
乙方：
为确保连铸用中包覆盖剂使用效果，就石钢公司炼钢厂中包覆盖剂使用的有关技术内容达成如下协议：
一、 技术要求
1、在连铸正常工艺及使用条件下，中包覆盖剂要求在中间包内熔化均匀，铺展性良好，液渣层厚度及耗量稳定，满足中包保护浇注要求。
2、如甲方进行新工艺或材料的相关试验涉及乙方的，乙方应服从甲方安排，全力配合。
3、乙方必须稳定当前的制作工艺，对于所用材料及制作工艺的变更须经炼钢厂、技术部、供应部等相关部门确认，未经允许不得私自进行试验，否则，一经发现核实，甲方有权调整供货渠道或供货数量。
二、考核及事故赔偿
乙方必须保证供货期间中包覆盖剂的质量及使用效果，凡因材料自身质量问题导致批量质量问题的，视影响程度进行如下考核：
1、正常连铸工艺条件下，使用过程中出现中包覆盖剂结壳粘塞棒、熔化不佳、卷渣等质量问题的，对生产及质量未造成显著影响的，当批考核50元/吨；
2、因条款1所述材料质量问题造成连铸关不住堵流或停机、氧含量及夹杂上升等显著影响的，当批考核100元/吨，并视损失严重程度追加考核；
3、因中包覆盖剂冒烟问题，对甲方环保工作产生影响的，考核1000元/次。
4、由于乙方原因，同一批次出现2个浇次及以上显著质量问题的，该批次已用部分不予结算，剩余部分退货。一个供货周期内发生2批次或2批次以上此类问题或所供材料质量问题无法在指定期限内改善而影响甲方生产和质量的，甲方有权中止乙方供货资格，调整该物资供货渠道。
5、凡是因供货质量问题导致甲方产品在市场或内部出现质量问题的，由此产生的损失对乙方百分百追责考核。
三、其他未尽事宜双方协商处理。
四、本协议双方签字盖章，必须严格执行。
甲方： 石家庄钢铁有限责任公司特殊钢分公司
乙方：

## 技术指标
技术要求
名 称 | 化学成分% | [5 empty] | 物理指标
中包保温覆盖剂 | C固 | CaO | SiO2 | Al2O3 | MgO | Fe2O3 | H2O | 熔点℃
| 15.0%±5.0% | 25.0%±5.0% | SiO2：24.0%±5.0% | Al2O3≤8.0% | MgO≤8.0% | ≤3% | ≤0.5% | 熔点(℃)：1230±40
说明：满足买方《石钢公司中包覆盖剂技术协议》（以下简称技术协议）。
技术要求
名 称 | 化学成分% | [5 empty] | 物理指标
微碳中包吸渣剂 | C固 | CaO | SiO2 | Al2O3 | MgO | Fe2O3 | H2O | 熔点℃
| ≤5.0% | CaO：45.0%±5.0% | 30.0%±5.0% | Al2O3≤10.0% | MgO≤5.0% | ≤3.0% | ≤0.5% | 熔点(℃)：1300±40
说明：满足买方《石钢公司中包覆盖剂技术协议》（以下简称技术协议）。
投标方（盖章）： 招标方（盖章） ：